## Общие данные
Время начала производства | Время начала | 23:15 | 0:30 | 20:35 | 16:20 | 14:40 | 12:40 | 17:35 | 12:40 | 17:50 | 15:40 | 18:50 | 15:15 | 15:10 | 18:10 | 20:10:00-22:20 | 16:15 | 5:00 | 16:10 | 11:40 | 8:30 | 12:50 | 14:30
Дата начала производства | Дата начала | 2022-12-01 | 2022-12-03 | 2022-12-03 | 2022-12-04 | 2022-12-05 | 2022-12-06 | 2022-12-07 | 2022-12-08 | 2022-12-09 | 2022-12-10 | 2022-12-11 | 2022-12-12 | 2022-12-13 | 2022-12-14 | 2022-12-15 | 2022-12-19 | 2022-12-20 | 2022-12-22 | 2022-12-23 | 2022-12-24 | 2022-12-25 | 2022-12-26 |  | Итого
По порядку выработки | № эмульсии | 1 | 2 | 3 | 4 | 5 | 6 | 7 | 8 | 9 | 10 | 11 | 12 | 13 | 14 | 15 | 16 | 17 | 18 | 19 | 20 | 21 | 22 |  | 1-22
Номер рецептуры со второй вкладки | Рецептура | Р1 | Р1 | Р1 | Р1 | Р1 | Р1 | Р1 | Р1 | Р1 | Р1 | Р2 | Р2 | Р2 | Р2 | Р2 | Р2 | Р3 | Р3 | Р3 | Р3 | Р3 | Р3
данные вводятся вручную лабораторией | Концентрация активного вещества | 545833 | 528462 | 542957 | 559788 | 540588 | 510573 | 530467 | 525067 | 516510 | 506618 | 499816 | 523584 | 496123 | 479162 | 516919 | 516919 | 500641 | 529077 | 493928 | 475071 | 500728 | 523924 |  | 515896
| Влага | 6.1% | 8% | 7.7% | 10.1% | 7.7% | 7.4% | 6.5% | 6.4% | 7.9% | 7.9% | 8.5% | 7.6% | 7.9% | 9.2% | 9.3% | 9.3% | 8.8% | 7.7% | 7.6% | 8.7% | 7.4% | 7.2% |  | 7.95%
Данные по массе продукта разных фракций поступают с производства и вводятся вручную | Масса | 901.95 | 913.3 | 1001.05 | 957.1 | 985.75 | 1060.4 | 939.8 | 954 | 1052.6 | 968.5 | 1071.35 | 996.15 | 1058.9 | 1051.35 | 1011.91 | 966.05 | 1077.9 | 952.7 | 1006 | 955.55 | 1085 | 1019.15 | 0 | 21986.46
| Крупный | 17.5 | 13 | 15.5 | 29.95 | 16.75 | 19.05 | 14.8 | 26.6 | 15.8 | 16.25 | 41.2 | 25.35 | 30.95 | 17.5 | 15.7 | 12.7 | 17.3 | 26.9 | 39.05 | 28.1 | 22 | 24.4 |  | 486.35 | 2.212%
| Стандартный | 884.45 | 900.3 | 985.55 | 927.15 | 969 | 1041.35 | 925 | 927.4 | 1036.8 | 952.25 | 1030.15 | 970.8 | 1027.95 | 1033.85 | 996.21 | 953.35 | 1060.6 | 925.8 | 966.95 | 927.45 | 1063 | 994.75 |  | 21500.11
Данные из массы сырья по рецептуре | Масса сырья | 870 | 870 | 870 | 870 | 870 | 870 | 870 | 870 | 870 | 870 | 850 | 850 | 850 | 850 | 850 | 850 | 875 | 875 | 875 | 875 | 875 | 875
| Прогноз | [24 empty] | Факт
Предсказание по концентрации после 2 этапа сушки | Конц. 2% | 563877.1 | 556862 | 570333 | 603219.8 | 567844.5 | 534631.4 | 550277 | 544110.9 | 543694.7 | 533282.1 | 529466.1 | 549406.1 | 522234.7 | 511378.9 | 552263.9 | 552263.9 | 532030.8 | 555753.2 | 518287.5 | 504321.7 | 524322.5 | 547465 |  | 543334.4
Отклонение от стандарта в 525000 | Отклонение | 38877.07 | 31861.96 | 45332.98 | 78219.83 | 42844.54 | 9631.414 | 25276.97 | 19110.88 | 18694.74 | 8282.105 | 4466.102 | 24406.09 | -2765.263 | -13621.13 | 27263.89 | 27263.89 | 7030.818 | 30753.15 | -6712.487 | -20678.34 | -677.4869 | 22464.99 |  | 18334.43
Предсказание по массе продокта после 2 этапа сушки | Масса ГП | 856.1476 | 854.3847 | 938.2436 | 860.3952 | 922.488 | 994.48925 | 891.7 | 894.941 | 984.96 | 904.6375 | 972.4616 | 925.1724 | 976.5525 | 968.71745 | 932.45256 | 892.3356 | 998.0246 | 881.3616 | 921.50335 | 873.6579 | 1015.165 | 951.97575 |  | 20876.14377 | 20960 | Фактически упаковано
| Факт | [24 empty] | 22376.14377
Вводится вручную | Дата упаковки | 2022-12-02 | 2022-12-03 | 2022-12-04 | 2022-12-05 | 2022-12-06 | …
Данные лаб анализа после упаковки | Концентрация | 525000 | 530000 | 520000 | 525000 | …
| Влага | 2% | 3% | 2% | 4% | …
Вводится вручную | Масса | 1000 | 1000 | …
| № эмульсий | 1,2 | 2,3
| Партия | АФ221130 | АФ221131 | …
| Масса, кг | 1000 | 1000

## Рецептуры и расход сырья
Компоненты | Рецептура 1 |  |  | Рецептура 2 |  |  | Рецептура 3 |  |  | Расход сырья | Расчет для всей партии
Активное в-во | 2300 | с учетом К5 | без К5 | 2500 | с учетом К5 | без К5 | 2300 | крахмал + | эмульс |  | На выработку | На 1000 кг ГП
Компонент 1 | 200 | 22.99% | 25% | 180 | 20.69% | 23.08% | 200 | 22.99% | 24.84% | Компонент 1 | 4240 | 207.5887
Компонент 2 | 120 | 13.79% | 15% | 120 | 13.79% | 15.38% | 100 | 11.49% | 12.42% | Компонент 2 | 2460 | 120.4406
Компонент 3 | 140 | 16.09% | 17.5% | 140 | 16.09% | 17.95% | 140 | 16.09% | 17.39% | Компонент 3 | 3080 | 150.7956
Компонент 4 | 0 | 0% | 0% | 0 | 0% | 0% | 0 | 0% | 0% | Компонент 4 | 0 | 0
Компонент 5 | 70 | 8.046% | 8.75% | 70 | 8.046% | 8.974% | 70 | 8.046% | 8.696% | Компонент 5 | 1540 | 75.3978
Компонент 6 | 20 | 2.299% | 2.5% | 20 | 2.299% | 2.564% | 20 | 2.299% | 2.484% | Компонент 6 | 440 | 21.54223
Компонент 7 | 500 | 57.47% | 62.5% | 500 | 57.47% | 64.1% | 500 | 57.47% | 62.11% | Компонент 7 | 11000 | 538.5557
Компонент 8 | 20 | 2.299% | 2.5% | 20 | 2.299% | 2.564% | 20 | 2.299% | 2.484% | Компонент 8 | 440 | 21.54223
Компонент 9 | 300 | 34.48% | 37.5% | 300 | 34.48% | 38.46% | 325 | 37.36% | 40.37% | Компонент 9 | 6825 | 334.1493
Сухие в-ва | 870 | 100% | 108.7% | 850 | 100% | 109% | 875 | 100% | 108.7% | Масса продукта | 21500 | 20425
Сухие в-ва в эмульсии | 800 |  |  | 780 |  |  | 805 |  |  |  | До 2 сушки | После 2 сушки
Концентрация расчетная | 528.7356 |  |  | 529.4118 |  |  | 525.7143
Влажность эмульсии | 38.46% |  |  | 39.06% |  |  | 38.31%
Конц. Эмул | 353.8462 | V эмул. |  | 351.5625 | V эмул. |  | 352.4904 | V эмул.
Масс. Эмул | 1300 | 1083.333 |  | 1280 | 1066.667 |  | 1305 | 1087.5
Масс. ГП | 870 |  |  | 850 |  |  | 875
Вязкость при 58, mPa*s | 150 |  |  | 150 |  |  | 150
Масса Водорастворимых | 440 |  |  | 440 |  |  | 445
Отношение В/Ж | 1.666667 |  |  | 1.666667 |  |  | 1.538462
Отношение В/С | 0.625 |  |  | 0.6410256 |  |  | 0.621118
Note on M3: [Цепочка примечаний] Ваша версия Excel позволяет прочитать эту цепочку примечаний, но если открыть файл в более поздней версии Excel, все внесенные в нее изменения будут удалены. Подробнее: https://go.microsoft.com/fwlink/?linkid=870924 Комментарий: Закладка по рецептуре умножается на количество партий, выпущенных по рецептуре и суммируется